## Rahmenbedingungen
Konzentration Maleinsäure | 10 | mmol/L
Wasservolumen in der Zelle | 10.8 | mL
Molare Masse Wasser | 18 | g/mol
Dichte Wasser | 997 | g/L
Volumenstrom | 10 | mL/min
| 1.666667e-07 | m3/s
Porenvolumen der Elektroden | 0.6175 | mL/g
Masse der Elektroden | 1.66 | g
Porenvolumen der Elektroden | 1.02505 | mL
Wasservolumen im Einfluss | 100 | L
Konzentration Natrium | 0.017825 | mol/L
Stoffmenge Wasser in der Zelle | 0.5982 | mol
Stoffmenge Maleinsäure in der Zelle | 0.000108 | mol
Stoffmenge Natrium in der Zelle | 0.00019251 | mol
Stoffmenge Wasser in den Elektroden | 0.05677638 | mol
Stoffmenge Wasser im Einfluss | 5538.889 | mol
Stoffmenge Maleinsäure im Einfluss | 1 | mol
Stoffmenge Natrium im Einfluss | 1.7825 | mol

## Ergebnisse
Experiment
Stromstärke in mA | Spannung in V | SAC in mmol/g | ASAR mmol/(g*min) | mmol/(g*s) | Stromstaerke in A | SAC | ASAR | Adsorptionszeit
20 | 1.28 | 0.088057 | 0.0008583497 | 1.430583e-05 | 0.02 | 0.0109017 | 2.18033e-06 | 5000
40 | 1.36 | 0.05250128 | 0.001261694 | 2.102823e-05 | 0.04 | 0.0279063 | 5.58127e-06 | 5000
80 | 1.52 | 0.03209465 | 0.001763652 | 2.939421e-05 | 0.06 | 0.0465787 | 9.31574e-06 | 5000
160 | 1.58 | 0.00989354 | 0.002267373 | 3.778955e-05 | 0.08 | 0.0532685 | 2.03919e-05 | 2612.24
192 |  | 0.01609198 | 0.002595124 | 4.325206e-05 | 0.1 | 0.0269593 | 3.72389e-05 | 723.957
[5 empty] | 0.12 | 0.016754 | 4.7107e-05 | 355.657
[5 empty] | 0.14 | 0.0112947 | 5.28111e-05 | 213.869
[5 empty] | 0.16 | 0.00722051 | 5.45306e-05 | 132.412
[5 empty] | 0.18 | 0.00390689 | 5.04501e-05 | 77.4407
[5 empty] | 0.2 | 0.00127662 | 3.55478e-05 | 35.9127