## Rahmenbedingungen
Konzentration Maleinsäure | 10 | mmol/L
Wasservolumen in der Zelle | 10.8 | mL
Molare Masse Wasser | 18 | g/mol
Dichte Wasser | 997 | g/L
Volumenstrom | 10 | mL/min
| 1.666667e-07 | m3/s
Porenvolumen der Elektroden | 0.6175 | mL/g
Masse der Elektroden | 1.66 | g
Porenvolumen der Elektroden | 1.02505 | mL
Wasservolumen im Einfluss | 100 | L
Konzentration Natrium | 0.017825 | mol/L
Stoffmenge Wasser in der Zelle | 0.5982 | mol
Stoffmenge Maleinsäure in der Zelle | 0.000108 | mol
Stoffmenge Natrium in der Zelle | 0.00019251 | mol
Stoffmenge Wasser in den Elektroden | 0.05677638 | mol
Stoffmenge Wasser im Einfluss | 5538.889 | mol
Stoffmenge Maleinsäure im Einfluss | 1 | mol
Stoffmenge Natrium im Einfluss | 1.7825 | mol

## Ergebnisse
Experiment
Stromstärke in mA | Spannung in V | SAC in mmol/g | ASAR mmol/(g*min) | mmol/(g*s) | Stromstaerke in A | SAC | ASAR | Adsorptionszeit
20 | 1.28 | 0.088057 | 0.0008583497 | 1.430583e-05 | 0.04 | 0.0519124 | 1.03825e-05 | 5000
40 | 1.36 | 0.05250128 | 0.001261694 | 2.102823e-05 | 0.06 | 0.0819682 | 1.63936e-05 | 5000
80 | 1.52 | 0.03209465 | 0.001763652 | 2.939421e-05 | 0.08 | 0.0874916 | 2.61846e-05 | 3341.33
160 | 1.58 | 0.00989354 | 0.002267373 | 3.778955e-05 | 0.1 | 0.0326871 | 4.40416e-05 | 742.188
192 |  | 0.01609198 | 0.002595124 | 4.325206e-05 | 0.12 | 0.0202101 | 5.58036e-05 | 362.165
[5 empty] | 0.14 | 0.0139643 | 6.37749e-05 | 218.962
[5 empty] | 0.16 | 0.009214 | 6.74652e-05 | 136.574
[5 empty] | 0.18 | 0.00514523 | 6.38471e-05 | 80.5868
[5 empty] | 0.2 | 0.00167751 | 4.49715e-05 | 37.3016
Stromstaerke in A | SAC | ASAR | Adsorptionszeit
0.04 | 0.0519124 | 1.03825e-05 | 5000
0.06 | 0.0819682 | 1.63936e-05 | 5000
0.08 | 0.0874916 | 2.61846e-05 | 3341.33
0.1 | 0.0326871 | 4.40416e-05 | 742.188
0.12 | 0.0202101 | 5.58036e-05 | 362.165
0.14 | 0.0139643 | 6.37749e-05 | 218.962
0.16 | 0.009214 | 6.74652e-05 | 136.574
0.18 | 0.00514523 | 6.38471e-05 | 80.5868
0.2 | 0.00167751 | 4.49715e-05 | 37.3016